## Propriedades dos materiais
Sistema | Materiais | Espessura | Transmitância térmica | Capacidade térmica
|  | e (m) | U (W/m2.K) | CT (kJ/m2.K)
pa=Parede
pa01 | Reboco | 0.015 | 4.721276 | 111.8647
| Bloco Cerâmico | 0.09
| Reboco | 0.015
pa02 | Reboco | 0.02 | 4.53509 | 131.3647
| Bloco Cerâmico | 0.09
| Reboco | 0.02
pa03 | Reboco | 0.025 | 4.363031 | 150.8647
| Bloco Cerâmico | 0.09
| Reboco | 0.025
pa04 | Reboco isolante | 0.025 | 2.295051 | 131.3647
| Bloco Cerâmico | 0.09
| Reboco isolante | 0.025
pa05 | Reboco | 0.015 | 4.198403 | 114.0718
| Bloco Cerâmico | 0.115
| Reboco | 0.015
pa06 | Reboco | 0.02 | 4.050527 | 133.5718
| Bloco Cerâmico | 0.115
| Reboco | 0.02
pa07 | Reboco | 0.025 | 3.912713 | 153.0718
| Bloco Cerâmico | 0.115
| Reboco | 0.025
pa08 | Reboco isolante | 0.025 | 2.164039 | 133.5718
| Bloco Cerâmico | 0.115
| Reboco isolante | 0.025
pa09 | Reboco | 0.015 | 2.654883 | 155.766
| Bloco cerâmico 9cm deitado | 0.19
| Reboco | 0.015
pa10 | Reboco | 0.02 | 2.594976 | 175.266
| Bloco cerâmico 9cm deitado | 0.19
| Reboco | 0.02
pa11 | Reboco | 0.025 | 2.537712 | 194.766
| Bloco cerâmico 9cm deitado | 0.19
| Reboco | 0.025
pa12 | Reboco isolante | 0.025 | 1.665064 | 175.266
| Bloco cerâmico 9cm deitado | 0.19
| Reboco isolante | 0.025
pa13 | Reboco | 0.015 | 2.721185 | 156.3134
| Bloco cerâmico 11.5cm deitado | 0.19
| Reboco | 0.015
pa14 | Reboco | 0.02 | 2.658284 | 175.8134
| Bloco cerâmico 11.5cm deitado | 0.19
| Reboco | 0.02
pa15 | Reboco | 0.025 | 2.598224 | 195.3134
| Bloco cerâmico 11.5cm deitado | 0.19
| Reboco | 0.025
pa16 | Reboco isolante | 0.025 | 1.690903 | 175.8134
| Bloco cerâmico 11.5cm deitado | 0.19
| Reboco isolante | 0.025
pa17 | Reboco | 0.015 | 7.624475 | 205.3581
| Tijolo maciço | 0.1
| Reboco | 0.015
pa18 | Reboco | 0.02 | 7.150405 | 224.8581
| Tijolo maciço | 0.1
| Reboco | 0.02
pa19 | Reboco | 0.025 | 6.731837 | 244.3581
| Tijolo maciço | 0.1
| Reboco | 0.025
pa20 | Reboco isolante | 0.025 | 2.816349 | 224.8581
| Tijolo maciço | 0.1
| Reboco isolante | 0.025
pa21 | Reboco | 0.015 | 5.531386 | 190.887
| Bloco de Concreto | 0.14
| Reboco | 0.015
pa22 | Reboco | 0.02 | 5.277542 | 210.387
| Bloco de Concreto | 0.14
| Reboco | 0.02
pa23 | Reboco | 0.025 | 5.045974 | 229.887
| Bloco de Concreto | 0.14
| Reboco | 0.025
pa24 | Reboco isolante | 0.025 | 5.045974 | 334.727
| Bloco de Concreto | 0.14
| Reboco isolante | 0.025
pa25 | Reboco | 0.015 | 6.566522 | 184.4178
| Bloco de Concreto | 0.09
| Reboco | 0.015
pa26 | Reboco | 0.02 | 6.211826 | 203.9178
| Bloco de Concreto | 0.09
| Reboco | 0.02
pa27 | Reboco | 0.025 | 5.893484 | 223.4178
| Bloco de Concreto | 0.09
| Reboco | 0.025
pa28 | Reboco isolante | 0.025 | 2.658156 | 203.9178
| Bloco de Concreto | 0.09
| Reboco isolante | 0.025
pa29 | Tijolo maciço | 0.1 | 9.5175 | 146.8581
pa30 | Bloco de Concreto | 0.14 | 6.464143 | 132.387
pa31 | Bloco de Concreto | 0.09 | 7.923889 | 125.9178
pa32 | Bloco Cerâmico | 0.09 | 5.384444 | 53.36473
pa33 | Bloco Cerâmico | 0.115 | 4.714783 | 55.57177
pa34 | Bloco cerâmico 9cm deitado | 0.19 | 2.852437 | 97.26601
pa35 | Bloco cerâmico 11.5cm deitado | 0.19 | 2.929116 | 97.8134
co=Cobertura
co01 | Reboco | 0.02 | 3.646223 | 296.6
| Laje de concreto | 0.1
| Caixa de ar | 0.15
| Telha de cerâmica | 0.02
co02 | Reboco | 0.02 | 2.918433 | 247.4645
| Laje treliçada de cerâmica | 0.12
| Caixa de ar | 0.2
| Telha de cerâmica | 0.02
co03 | Reboco | 0.02 | 2.016807 | 204.2113416
| Laje treliçada de EPS | 0.12
| Caixa de ar | 0.2
| Telha de cerâmica | 0.02
co04 | Reboco | 0.02 | 3.795603 | 315
| Laje de concreto | 0.1
| Caixa de ar | 0.2
| Telha de concreto | 0.02
co05 | Reboco | 0.02 | 3.013355 | 265.8645
| Laje treliçada de cerâmica | 0.12
| Caixa de ar | 0.2
| Telha de concreto | 0.02
co06 | Reboco | 0.02 | 2.061687 | 222.6113416
| Laje treliçada de EPS | 0.12
| Caixa de ar | 0.2
| Telha de concreto | 0.02
co07 | Reboco | 0.02 | 3.870719 | 278.072
| Laje de concreto | 0.1
| Caixa de ar | 0.2
| Telha de fibrocimento | 0.006
co08 | Reboco | 0.02 | 3.060507 | 228.9365
| Laje treliçada de cerâmica | 0.12
| Caixa de ar | 0.2
| Telha de fibrocimento | 0.006
co09 | Reboco | 0.02 | 2.083651 | 185.6833416
| Laje treliçada de EPS | 0.12
| Caixa de ar | 0.2
| Telha de fibrocimento | 0.006
co10 | Reboco | 0.02 | 3.083979 | 296.62016
| Laje de concreto | 0.1
| Caixa de ar | 0.2
| Manta termoacústica | 0.002
| Telha de cerâmica | 0.02
co11 | Reboco | 0.02 | 2.5468 | 247.4846
| Laje treliçada de cerâmica | 0.12
| Caixa de ar | 0.2
| Manta termoacústica | 0.002
| Telha de cerâmica | 0.02
co12 | Reboco | 0.02 | 1.832061 | 204.2315016
| Laje treliçada de EPS | 0.12
| Caixa de ar | 0.2
| Manta termoacústica | 0.002
| Telha de cerâmica | 0.02
co13 | Reboco | 0.02 | 3.190172 | 315.02016
| Laje de concreto | 0.1
| Caixa de ar | 0.2
| Manta termoacústica | 0.002
| Telha de concreto | 0.02
co14 | Reboco | 0.02 | 2.618788 | 265.8846
| Laje treliçada de cerâmica | 0.12
| Caixa de ar | 0.2
| Manta termoacústica | 0.002
| Telha de concreto | 0.02
co15 | Reboco | 0.02 | 1.86902 | 222.6315016
| Laje treliçada de EPS | 0.12
| Caixa de ar | 0.2
| Manta termoacústica | 0.002
| Telha de concreto | 0.02
co16 | Reboco | 0.02 | 3.243068 | 278.09216
| Laje de concreto | 0.1
| Caixa de ar | 0.2
| Manta termoacústica | 0.002
| Telha de fibrocimento | 0.006
co17 | Reboco | 0.02 | 2.654328 | 228.9566
| Laje treliçada de cerâmica | 0.12
| Caixa de ar | 0.2
| Manta termoacústica | 0.002
| Telha de fibrocimento | 0.006
co18 | Reboco | 0.02 | 1.887053 | 185.7035016
| Laje treliçada de EPS | 0.12
| Caixa de ar | 0.2
| Manta termoacústica | 0.002
| Telha de fibrocimento | 0.006
co19 | Painel de gesso | 0.0125 | 4.24743 | 36.7875
| Caixa de ar | 0.2
| Telha de cerâmica | 0.02
co20 | Painel de gesso | 0.0125 | 4.45151 | 55.1875
| Caixa de ar | 0.2
| Telha de concreto | 0.02
co21 | Painel de gesso | 0.0125 | 4.555185 | 22.9875
| Caixa de ar | 0.2
| Telha de fibrocimento | 0.006
co22 | Painel de gesso | 0.0125 | 3.503406 | 36.80766
| Caixa de ar | 0.2
| Manta termoacústica | 0.002
| Telha de cerâmica | 0.02
co23 | Painel de gesso | 0.0125 | 3.641092 | 55.20766
| Caixa de ar | 0.2
| Manta termoacústica | 0.002
| Telha de concreto | 0.02
co24 | Painel de gesso | 0.0125 | 3.710161 | 18.27966
| Caixa de ar | 0.2
| Manta termoacústica | 0.002
| Telha de fibrocimento | 0.006
co25 | Forro de PVC | 0.01 | 3.359241 | 247.079
| Caixa de ar | 0.2
| Laje de concreto | 0.1
| Impermeabilizante | 0.003
co26 | Forro de PVC | 0.01 | 2.731646 | 197.9435
| Caixa de ar | 0.2
| Laje treliçada de cerâmica | 0.12
| Impermeabilizante | 0.003
co27 | Forro de PVC | 0.01 | 1.925806 | 154.6903416
| Caixa de ar | 0.2
| Laje treliçada de EPS | 0.12
| Impermeabilizante | 0.003
co28 | Forro de PVC | 0.01 | 4.004449 | 40.08
| Caixa de ar | 0.2
| Telha de cerâmica | 0.02
co29 | Forro de PVC | 0.01 | 4.185351 | 58.48
| Caixa de ar | 0.2
| Telha de concreto | 0.02
co30 | Forro de PVC | 0.01 | 4.276871 | 21.552
| Caixa de ar | 0.2
| Telha de fibrocimento | 0.006
co31 | Forro de PVC | 0.01 | 3.336423 | 40.10016
| Caixa de ar | 0.2
| Manta termoacústica | 0.002
| Telha de cerâmica | 0.02
co32 | Forro de PVC | 0.01 | 3.461063 | 58.50016
| Caixa de ar | 0.2
| Manta termoacústica | 0.002
| Telha de concreto | 0.02
co33 | Forro de PVC | 0.01 | 3.523412 | 21.57216
| Caixa de ar | 0.2
| Manta termoacústica | 0.002
| Telha de fibrocimento | 0.006
co34 | Forro de madeira | 0.005 | 3.55847 | 234.60235
| Caixa de ar | 0.2
| Laje de concreto | 0.1
| Impermeabilizante | 0.003
co35 | Forro de madeira | 0.005 | 2.861943 | 188.8135
| Caixa de ar | 0.2
| Laje treliçada de cerâmica | 0.12
| Impermeabilizante | 0.003
co36 | Forro de madeira | 0.005 | 1.989667 | 145.5603416
| Caixa de ar | 0.2
| Laje treliçada de EPS | 0.12
| Impermeabilizante | 0.003
co37 | Forro de madeira | 0.005 | 4.290822 | 30.95
| Caixa de ar | 0.2
| Telha de cerâmica | 0.02
co38 | Forro de madeira | 0.005 | 4.499197 | 49.35
| Caixa de ar | 0.2
| Telha de concreto | 0.02
co39 | Forro de madeira | 0.005 | 4.60513 | 12.422
| Caixa de ar | 0.2
| Telha de fibrocimento | 0.006
co40 | Forro de madeira | 0.005 | 3.532875 | 30.97016
| Caixa de ar | 0.2
| Manta termoacústica | 0.002
| Telha de cerâmica | 0.02
co41 | Forro de madeira | 0.005 | 3.672934 | 49.37016
| Caixa de ar | 0.2
| Manta termoacústica | 0.002
| Telha de concreto | 0.02
co42 | Forro de madeira | 0.005 | 3.743228 | 12.44216
| Caixa de ar | 0.2
| Manta termoacústica | 0.002
| Telha de fibrocimento | 0.006
co43 | Painel de gesso | 0.0125 | 3.528574 | 243.7865
| Caixa de ar | 0.2
| Laje de concreto | 0.1
| Impermeabilizante | 0.003
co44 | Painel de gesso | 0.0125 | 2.842573 | 194.651
| Caixa de ar | 0.2
| Laje treliçada de cerâmica | 0.12
| Impermeabilizante | 0.003
co45 | Painel de gesso | 0.0125 | 1.980286 | 151.3978416
| Caixa de ar | 0.2
| Laje treliçada de EPS | 0.12
| Impermeabilizante | 0.003
co46 | Reboco | 0.02 | 11.41844 | 273.599
| Laje de concreto | 0.1
| Impermeabilizante | 0.003
co47 | Reboco | 0.02 | 6.411451 | 224.4635
| Laje treliçada de cerâmica | 0.12
| Impermeabilizante | 0.003
co48 | Reboco | 0.02 | 3.234628 | 181.2103416
| Laje treliçada de EPS | 0.12
| Impermeabilizante | 0.003
pi=Piso
pi01 | Contrapiso | 0.03 | 12.83721 | 180.5
| Argamassa Colante | 0.05
| Porcelanato | 0.01
pi02 | Contrapiso | 0.03 | 10.5205 | 82.62
| Taco de madeira | 0.02
pi03 | Contrapiso | 0.03 | 27.71084 | 63.492
| Vinil | 0.004
pi04 | Contrapiso | 0.03 | 23 | 97.5
| Cimento queimado | 0.02
pi05 | Contrapiso | 0.03 | 14.06728 | 77.6475
| Madeira laminada | 0.009
pi06 | Contrapiso | 0.03 | 13.11787 | 207.18
| Argamassa Colante | 0.05
| Granito | 0.02
pi07 | Contrapiso | 0.03 | 9.139073 | 60.5
| Carpete | 0.005
pi08 | Laje | 0.1 | 7.405136 | 410.5
| Contrapiso | 0.03
| Argamassa Colante | 0.05
| Porcelanato | 0.01
pi09 | Laje | 0.1 | 5.110552 | 417.62
| Contrapiso | 0.03
| Argamassa Colante | 0.05
| Taco de madeira | 0.02
pi10 | Laje | 0.1 | 10.72618 | 293.492
| Contrapiso | 0.03
| Vinil | 0.004
pi11 | Laje | 0.1 | 9.938272 | 327.5
| Contrapiso | 0.03
| Cimento queimado | 0.02
pi12 | Laje | 0.1 | 7.798498 | 307.6475
| Contrapiso | 0.03
| Madeira laminada | 0.009
pi13 | Laje | 0.1 | 7.497672 | 437.18
| Contrapiso | 0.03
| Argamassa Colante | 0.05
| Granito | 0.02
pi14 | Laje | 0.1 | 6.003729 | 290.5
| Contrapiso | 0.03
| Carpete | 0.005
pi15 | Laje | 0.1 | 2.135043 | 411.0775
| Manta lã de vidro | 0.015
| Contrapiso | 0.03
| Argamassa Colante | 0.05
| Porcelanato | 0.01
pi16 | Laje | 0.1 | 2.059611 | 313.1975
| Manta termoacústica | 0.015
| Contrapiso | 0.03
| Taco de madeira | 0.02
pi17 | Laje | 0.1 | 2.344319 | 294.0695
| Manta termoacústica | 0.015
| Contrapiso | 0.03
| Vinil | 0.004
pi18 | Laje | 0.1 | 2.304389 | 328.0775
| Manta termoacústica | 0.015
| Contrapiso | 0.03
| Cimento queimado | 0.02
pi19 | Laje | 0.1 | 2.166551 | 308.225
| Manta termoacústica | 0.015
| Contrapiso | 0.03
| Madeira laminada | 0.009
pi20 | Laje | 0.1 | 2.142667 | 437.7575
| Manta termoacústica | 0.015
| Contrapiso | 0.03
| Argamassa Colante | 0.05
| Granito | 0.02
pi21 | Laje | 0.1 | 2.000414 | 291.0775
| Manta termoacústica | 0.015
| Contrapiso | 0.03
| Carpete | 0.005
Note on B13: [Comentário encadeado] Sua versão do Excel permite que você leia este comentário encadeado, no entanto, as edições serão removidas se o arquivo for aberto em uma versão mais recente do Excel. Saiba mais: https://go.microsoft.com/fwlink/?linkid=870924 Comentário: Argamassa ThermoX com conditividade = 0,2 e peso 80% do convencional Responder: Fonte: https://ecoimper.com/produto/thermo-x-argamassa-termica/

## Hiperparâmetros otimizados
Cidade | Modelo | coolsample_bytree | Learning_rate | Max_depth | Min_child_weight | subsample
Curitiba | Edif 1 CTa | 0,90,9 | 0.4457 | 5 | 2 | 0.8
| Edif 1 CTr | 0.3 | 0.2282 | 6 | 2 | 0.5
| Edif 2 CTa | 0.3 | 0.6331 | 6 | 2 | 1
| Edif 2 CTr | 0.5 | 0.6331 | 6 | 2 | 1
| Edif 1 GHf | 0.5 | 0.4958 | 6 | 2 | 1
| Edif 1 GHc | 0.9 | 0.4738 | 9 | 4 | 1
| Edif 2 GHf | 0.9 | 0.2724 | 6 | 2 | 0.5
| Edif 2 GHc | 0.5 | 0.2282 | 6 | 2 | 0.5
São Paulo | Edif 1 CTa | 0.5 | 0.4344 | 7 | 2 | 1
| Edif 1 CTr | 0.5 | 0.3709 | 8 | 2 | 0.5
| Edif 2 CTa | 0.9 | 0.1193 | 8 | 1 | 1
| Edif 2 CTr | 0.5 | 0.5527 | 7 | 2 | 1
| Edif 1 GHf | 0.5 | 0.4344 | 7 | 2 | 1
| Edif 1 GHc | 0.5 | 0.4733 | 9 | 4 | 1
| Edif 2 GHf | 0.5 | 0.1797 | 7 | 2 | 1
| Edif 2 GHc | 1 | 0.1819 | 7 | 1 | 1
Belém | Edif 1 CTa | - | - | - | - | -
| Edif 1 CTr | 0.4 | 0.6744 | 6 | 2 | 0.5
| Edif 2 CTa | - | - | - | - | -
| Edif 2 CTr | 0.4 | 0.456 | 5 | 2 | 1
| Edif 1 GHf | - | - | - | - | -
| Edif 1 GHc | 0.4 | 0.6744 | 6 | 2 | 1
| Edif 2 GHf | - | - | - | - | -
| Edif 2 GHc | 0.4 | 0.6744 | 6 | 2 | 0.5